## HDT V2
HOJA DE DIVISIÓN DEL TRABAJO
Proceso: VACIADO
Labor : ENCERADO DE CONTRAMOLDES
Herramientas: CINCEL-ESPATULA SIN FILO- MARTILLO-PISTOLA DE AIRE-LAPICERO
Insumos : CERA GLASS-PLASTILINA-POMOS
Elementos de protección personal : GAFAS DE SEGURIDAD, TAPA OIDOS, BOTAS DE SEGURIDAD, GUANTES DE NITRILO Y POLIURETANO, MANGAS, DELANTAL DE CARNAZA
Fecha Elaboración: 23/11/2021
Numero HDT:
Elaboró: MANUELA MONCADA V
Modifcó: ALEJANDRO VEGAS Y CAROLINA ESCOBAR 03/03/2022
ACCIONES IMPORTANTES | PASO IMPORTANTE | PUNTO CLAVE | RAZÓN DEL PUNTO CLAVE
1.Las gafas ,los guantes y la mascarillas se deben usar durante todo el turno. 2.Visualmente revisar todo el contramolde, que no tenga fisuras profundas, despiques, ni deformidades como chichones, los contramoldes con pin en fibra deben estar completos, sin reventados. Tocar con los dedos la forma de la pestaña, si lo siente desgastado sacar para reparación. 3.Revisar que el herraje no esté suelto o con faltante de fibra en las esquinas. Los desagues no pueden estar reventados o con huecos grandes. | 1. INSPECCIONAR CONTRAMOLDE | 1. Sin chichones, fisuras profundas, ni despiques. 2. Desgaste alto en pestaña sacar. | 1. Evitar pieza con espesor delgado. 2. Evitar pieza con pestaña desnivelada.
1. Con la espatula realizar presion y deslizar sobre la pestaña de afuera del contramolde, para retirar los residuos de mezcla y pintura. En la parte interna del contramolde, suavemente retirar los residuos de mezcla con malla, sin usar la espatula. 2.Con el Cincel destapar los orificios del contramolde, si tiene desfogues tambien garantizar que se encuentran totalmente destapados. Si en los laterales o fondo del contramolde se encuentra exceso de mezcla retirarlo con el cincel, sin golpear la fibra. 3.Soplar contramolde con la pistola de aire. 4. Aplicar plastilina arraz en los reventados leves y despiques | 2. LIMPIAR CONTRAMOLDE | 1. Orificios sin mezcla. 2. Contramolde sin exceso de mezcla 2. Plastilina Arraz | 1. Evitar pieza con espesor delgado. 2. Evitar daños en contramoldes. 3. Evitar morros o chupados.
1. Con el pomo sin grumos, aplicar una capa delga por toda la superficie interna del contramolde, siguiendo su forma y sin dejar espacios secos. 2. En el desague aplicar de forma circular. 3. Encerar la pestaña sin dejar espacios, las guias y lo botones de forma circular. 4. Al entregar el contramolde no lo debe de tirar . | 3.APLICAR CERA GLAS | 1. Sin Espacios secos | 1. Evitar pieza pegada al contramolde
1. Validar con el auxiliar de vaciado si los lavarropas van con o sin flauta. 2. Coger la flauta y revisar que tenga los tapones arraz, sin luz y con pega. 3. Sacar un poco el tornillo del contramolde, apoyar flauta a la platina y luego comenzar a enroscar hasta que llegue a tope y verificar que no tenga luz. 4. Validar q la flauta quede firme y centrada, en caso de alguna novedad, cambiar la flauta. | 4. INSTALAR FLAUTA | 1. Tapon arraz y con pega. 2. Flauta centrada y ajustada. | 1. Evitar Fugas. 2. Garantizar Perforación.
Prohibido y porque: 1. Usar contramolde reventado, con fisuras, huecos de lado a lado o chichones porque la pieza sale para destrucción). 2. Darle golpes al contramolde con martillo sea en flanches o herraje metalico porque podemos reventar el contramolde. 3. Usar espatula por dentro del contramolde porque pierde curado de cera y se pega la pieza |  | Tratamiento de anomalías: 1.En caso de encontrar defectos como reventados, despiques, chichones, deformaciones grande, partes sin herraje o sin fibra en el contramolde, reportar en el formato, separar inmediatamente e informar al supervisor o lider para retirar el contramolde y enviarlo a reparación. 2. Retirar flauta con rosca rodade e informar al líder.
Note on A12: [Comentario encadenado] Su versión de Excel le permite leer este comentario encadenado; sin embargo, las ediciones que se apliquen se quitarán si el archivo se abre en una versión más reciente de Excel. Más información: https://go.microsoft.com/fwlink/?linkid=870924 Comentario: Lo que debemos garantizar que en la formación quede claro

## HDT V3
HOJA DE DIVISIÓN DEL TRABAJO
Proceso: VACIADO
Labor : ENCERADO DE CONTRAMOLDES
Herramientas: CINCEL-ESPATULA SIN FILO- MARTILLO-PISTOLA DE AIRE-
Insumos : CERA GLASS-PLASTILINA-POMOS
Elementos de protección personal : GAFAS DE SEGURIDAD, TAPA OIDOS, BOTAS DE SEGURIDAD, GUANTES DE NITRILO Y POLIURETANO, MANGAS, DELANTAL DE CARNAZA
Fecha Elaboración: 20/10/2023
Numero HDT:
Elaboró: JUAN DAVID RAMIREZ
Modifcó:
ACCIONES IMPORTANTES | PASO IMPORTANTE | PUNTO CLAVE | RAZÓN DEL PUNTO CLAVE
1. Con un cincel y el martillo retirar la mezcla gelada, realizando golpes suaves, con el cincel inclinado, teniendo cuidado para no fisurar la fibra del contramolde. 2. Coger espatula, deslizarla realizando presion el flanche y retirar el exceso de mezcla. 3. Inspeccionar visualmete que el contramolde no tenga la fibra reventada de lado a lado y el herraje suelto | 1. LIMPIEZA TRASERA DE CONTRAMOLDE | 1. Dar golpes suaves. 2. Sin mezcla. | 1. No perforar el contramolde. 2. Evitar acumulación de masa en CM y deformaciones.
1.Visualmente revisar todo el contramolde, que no tenga fisuras profundas, despiques, ni deformidades como chichones; los contramoldes con pin en fibra deben estar completos, sin reventados. Sí el contramolde tiene alguno de estos defectos, informar al maquinista para no vaciar la pieza, retirarlo e informar al lider o supervisor. 2. Con la espatula realizar presion y deslizar sobre la pestaña de afuera del contramolde, para retirar los residuos de mezcla y pintura. 3. Con cepillo de cerdas retirar el exceso de cera en toda la parte interna del contramolde. Si se encuentran residuos de mezcla, con la espatula sin filo, retirarlos suavemente. En la parte del desague realizarlo de forma circular. 4 .Con el Cincel destapar los orificios del contramolde, si tiene desfogues tambien garantizar que se encuentran totalmente destapados. 5. Soplar contramolde con la pistola de aire, hasta retirar los residuos. 6. Aplicar plastilina arraz en los reventados leves y despiques. | 2. LIMPIEZA INTERNA DE CONTRAMOLDE | 1. Sacar contramoldes con defectos. 2. Espatula sin filo. 3. Orificios y desague sin mezcla. | 1. Evitar destrucciones. 2. Evitar deteriorar el CM. 3. Evitar Espesor delgado y destrucción.
1. Con el pomo sin grumos, aplicar una capa delga por toda la superficie interna del contramolde, siguiendo su forma y sin dejar espacios secos. 2. En el desague aplicar de forma circular. 3. Encerar la pestaña sin dejar espacios, las guias y lo botones de forma circular. 4. Si se encuentra trabajando en linea 2, con ambas manos coger el contramolde, descargarlo suavemente con la espalda recta, validado que no se vaya a caer, o lastimar un compañero. Arrumando 5 filas de a 3 contramoldes. | 3.APLICAR CERA GLAS | 1. Sin Espacios secos | 1. Evitar pieza pegada al contramolde
1. Si encuentra una flauta en el contramolde, coger la flauta y revisar que tenga los tapones arraz, sin luz y con pega. 2. Sacar un poco el tornillo del contramolde, apoyar flauta a la platina y luego comenzar a enroscar hasta que llegue a tope y verificar que no tenga luz. 3. Validar q la flauta quede firme y centrada, en caso de alguna novedad, retirarla e instalar una nueva. | 4. INSTALAR FLAUTA | 1. Tapon arraz y con pega. 2. Flauta centrada y ajustada. | 1. Evitar Fugas. 2. Garantizar Perforación.
Prohibido y porque: 1. Usar contramolde reventado, con fisuras, huecos de lado a lado o chichones porque la pieza sale para destrucción. 2. Darle golpes al contramolde con martillo sea en flanches o herraje metalico porque podemos reventar el contramolde. 3. Usar espatula con filo por dentro del contramolde porque pierde curado de cera y se pega la pieza. |  | Tratamiento de anomalías: 1. Si encuentra una flauta con novedad, marcarla e informar al supervisor o lider. 2. Si el tornillo del contramolde para instalar flauta, esta suelto, pegado, o no enrosca, informar al maquinista para no vaciar la pieza, e informar al supervisor para retirar el contramolde y reparar.
Note on A12: [Comentario encadenado] Su versión de Excel le permite leer este comentario encadenado; sin embargo, las ediciones que se apliquen se quitarán si el archivo se abre en una versión más reciente de Excel. Más información: https://go.microsoft.com/fwlink/?linkid=870924 Comentario: Lo que debemos garantizar que en la formación quede claro

## HDT V4
HOJA DE DIVISIÓN DEL TRABAJO
Proceso: VACIADO
Labor : ENCERADO DE CONTRAMOLDES
Herramientas: CINCEL-ESPATULA SIN FILO- MARTILLO-PISTOLA DE AIRE-
Insumos : CERA GLASS-PLASTILINA-POMOS
Elementos de protección personal : GAFAS DE SEGURIDAD, TAPA OIDOS, BOTAS DE SEGURIDAD, GUANTES DE NITRILO Y POLIURETANO, MANGAS, DELANTAL DE CARNAZA
Fecha Elaboración: 20/10/2023
Numero HDT:
Elaboró: JUAN DAVID RAMIREZ
Modifcó:
ACCIONES IMPORTANTES | PASO IMPORTANTE | PUNTO CLAVE | RAZÓN DEL PUNTO CLAVE
1. Con un cincel y el martillo retirar la mezcla gelada, realizando golpes suaves, con el cincel inclinado, teniendo cuidado para no fisurar la fibra del contramolde. 2. Coger espatula, deslizarla realizando presion el flanche y retirar el exceso de mezcla. 3. Inspeccionar visualmete que el contramolde no tenga la fibra reventada de lado a lado y el herraje suelto | 1. LIMPIEZA TRASERA DE CONTRAMOLDE | 1. Dar golpes suaves. 2. Sin mezcla. | 1. No perforar el contramolde. 2. Evitar acumulación de masa en CM y deformaciones.
1.Visualmente revisar todo el contramolde, que no tenga fisuras profundas, despiques, ni deformidades como chichones; los contramoldes con pin en fibra deben estar completos, sin reventados. Sí el contramolde tiene alguno de estos defectos, informar al maquinista para no vaciar la pieza, retirarlo e informar al lider o supervisor. 2. Con la espatula realizar presion y deslizar sobre la pestaña de afuera del contramolde, para retirar los residuos de mezcla y pintura. 3. Si se encuentran residuos de mezcla, con la espatula sin filo, retirarlos suavemente. En la parte del desague realizarlo de forma circular. 4 .Con el Cincel destapar los orificios del contramolde, si tiene desfogues tambien garantizar que se encuentran totalmente destapados. 5. Soplar contramolde con la pistola de aire, hasta retirar los residuos. 6. Aplicar plastilina arraz en los reventados leves y despiques. | 2. LIMPIEZA INTERNA DE CONTRAMOLDE | 1. Sacar contramoldes con defectos. 2. Espatula sin filo. 3. Orificios y desague sin mezcla. | 1. Evitar destrucciones. 2. Evitar deteriorar el CM. 3. Evitar Espesor delgado y destrucción.
1. Con el pomo sin grumos, aplicar una capa delga por toda la superficie interna del contramolde, siguiendo su forma y sin dejar espacios secos. 2. En el desague aplicar de forma circular. 3. Encerar la pestaña sin dejar espacios, las guias y lo botones de forma circular. 4. Si se encuentra trabajando en linea 2, con ambas manos coger el contramolde, descargarlo suavemente con la espalda recta, validado que no se vaya a caer, o lastimar un compañero. Arrumando 5 filas de a 3 contramoldes. | 3.APLICAR CERA GLAS | 1. Sin Espacios secos | 1. Evitar pieza pegada al contramolde
1. Si encuentra una flauta en el contramolde, coger la flauta y revisar que tenga los tapones arraz, sin luz y con pega. 2. Sacar un poco el tornillo del contramolde, apoyar flauta a la platina y luego comenzar a enroscar hasta que llegue a tope y verificar que no tenga luz. 3. Validar q la flauta quede firme y centrada, en caso de alguna novedad, retirarla e instalar una nueva. | 4. INSTALAR FLAUTA | 1. Tapon arraz y con pega. 2. Flauta centrada y ajustada. | 1. Evitar Fugas. 2. Garantizar Perforación.
Prohibido y porque: 1. Usar contramolde reventado, con fisuras, huecos de lado a lado o chichones porque la pieza sale para destrucción. 2. Darle golpes al contramolde con martillo sea en flanches o herraje metalico porque podemos reventar el contramolde. 3. Usar espatula con filo por dentro del contramolde porque pierde curado de cera y se pega la pieza. |  | Tratamiento de anomalías: 1. Si encuentra una flauta con novedad, marcarla e informar al supervisor o lider. 2. Si el tornillo del contramolde para instalar flauta, esta suelto, pegado, o no enrosca, informar al maquinista para no vaciar la pieza, e informar al supervisor para retirar el contramolde y reparar.
Note on A12: [Comentario encadenado] Su versión de Excel le permite leer este comentario encadenado; sin embargo, las ediciones que se apliquen se quitarán si el archivo se abre en una versión más reciente de Excel. Más información: https://go.microsoft.com/fwlink/?linkid=870924 Comentario: Lo que debemos garantizar que en la formación quede claro

## HDT V5
HOJA DE DIVISIÓN DEL TRABAJO
Proceso: VACIADO
Labor : ENCERADO DE CONTRAMOLDES
Herramientas: CINCEL-ESPATULA SIN FILO- MARTILLO-PISTOLA DE AIRE-
Insumos : CERA GLASS-PLASTILINA-POMOS
Elementos de protección personal : GAFAS DE SEGURIDAD, TAPA OIDOS, BOTAS DE SEGURIDAD, GUANTES DE NITRILO Y POLIURETANO, MANGAS, DELANTAL DE CARNAZA
Fecha Elaboración: 20/10/2023
Numero HDT:
Elaboró: JUAN DAVID RAMIREZ
Modifcó: Alejandro vegas 23/10/2024
ACCIONES IMPORTANTES | PASO IMPORTANTE | PUNTO CLAVE | RAZÓN DEL PUNTO CLAVE
1. Con un cincel y el martillo retirar la mezcla gelada, realizando golpes suaves, con el cincel inclinado, teniendo cuidado para no fisurar la fibra del contramolde. 2. Coger espatula, realizando presion en flanche y retirar el exceso de mezcla. 3. Inspeccionar visualmete que el contramolde no tenga la fibra reventada de lado a lado y el herraje suelto | 1. LIMPIEZA TRASERA DE CONTRAMOLDE | 1. Dar golpes suaves. 2. Sin mezcla. | 1. No perforar el contramolde. 2. Evitar acumulación de masa en CM y deformaciones.
1.Visualmente revisar todo el contramolde, que no tenga fisuras profundas, despiques, ni deformidades como chichones; los contramoldes con pin en fibra deben estar completos, sin reventados. Sí el contramolde tiene alguno de estos defectos, informar al maquinista para no vaciar la pieza, retirarlo e informar al lider o supervisor. 2. Con la espatula realizar presion y deslizar sobre la pestaña de afuera del contramolde, para retirar los residuos de mezcla y pintura. 3. Si se encuentran residuos de mezcla, con la espatula sin filo, retirarlos suavemente. En la parte del desague realizarlo de forma circular. 4 .Con el Cincel destapar los orificios del contramolde, si tiene desfogues tambien garantizar que se encuentran totalmente destapados. 5. Soplar contramolde con la pistola de aire, hasta retirar los residuos. 6. Aplicar plastilina arraz en los reventados leves y despiques. | 2. LIMPIEZA INTERNA DE CONTRAMOLDE | 1. Sacar contramoldes con defectos. 2. Espatula sin filo. 3. Orificios y desague sin mezcla. | 1. Evitar destrucciones. 2. Evitar deteriorar el CM. 3. Evitar Espesor delgado y destrucción.
1. Con el pomo sin grumos, aplicar una capa delga por toda la superficie interna del contramolde, siguiendo su forma y sin dejar espacios secos. 2. En el desague aplicar de forma circular. 3. Encerar la pestaña sin dejar espacios, las guias y lo botones de forma circular. | 3.APLICAR CERA GLAS | 1. Sin Espacios secos | 1. Evitar pieza pegada al contramolde
1. Si encuentra una flauta en el contramolde, coger la flauta y revisar que tenga los tapones arraz, sin luz y con pega. 2. Sacar un poco el tornillo del contramolde, apoyar flauta a la platina y luego comenzar a enroscar hasta que llegue a tope y verificar que no tenga luz. 3. Validar q la flauta quede firme y centrada, en caso de alguna novedad, retirarla e instalar una nueva. | 4. INSTALAR FLAUTA | 1. Tapon arraz y con pega. 2. Flauta centrada y ajustada. | 1. Evitar Fugas. 2. Garantizar Perforación.
Prohibido y porque: 1. Usar contramolde reventado, con fisuras, huecos de lado a lado o chichones porque la pieza sale para destrucción. 2. Darle golpes al contramolde con martillo sea en flanches o herraje metalico porque podemos reventar el contramolde. 3. Usar espatula con filo por dentro del contramolde porque pierde curado de cera y se pega la pieza. |  | Tratamiento de anomalías: 1. Si encuentra una flauta con novedad, marcarla e informar al supervisor o lider. 2. Si el tornillo del contramolde para instalar flauta, esta suelto, pegado, o no enrosca, informar al maquinista para no vaciar la pieza, e informar al supervisor para retirar el contramolde y reparar.
Note on A12: [Comentario encadenado] Su versión de Excel le permite leer este comentario encadenado; sin embargo, las ediciones que se apliquen se quitarán si el archivo se abre en una versión más reciente de Excel. Más información: https://go.microsoft.com/fwlink/?linkid=870924 Comentario: Lo que debemos garantizar que en la formación quede claro

## HDT V6
HOJA DE DIVISIÓN DEL TRABAJO
Proceso: VACIADO
Labor : ENCERADO DE CONTRAMOLDES
Herramientas: CINCEL-ESPATULA SIN FILO- MARTILLO-PISTOLA DE AIRE- ORBITAL LIJA
Insumos : CERA GLASS-PLASTILINA-POMOS
Elementos de protección personal : GAFAS DE SEGURIDAD, TAPA OIDOS, BOTAS DE SEGURIDAD, GUANTES DE NITRILO Y POLIURETANO, MANGAS, DELANTAL DE CARNAZA
Fecha Elaboración: 10/02/2025
Numero HDT:
Elaboró: JUAN DAVID RAMIREZ
Modificó: Dimer Vergara
ACCIONES IMPORTANTES | PASO IMPORTANTE | PUNTO CLAVE | RAZÓN DEL PUNTO CLAVE
1. Con un cincel y el martillo retirar la mezcla gelada, realizando golpes suaves, con el cincel inclinado, teniendo cuidado para no fisurar la fibra del contramolde. 2. Coger espatula, realizando presion en flanche y retirar el exceso de mezcla. 3. Inspeccionar visualmete que el contramolde no tenga la fibra reventada de lado a lado y el herraje suelto | 1. LIMPIEZA TRASERA DE CONTRAMOLDE | 1. Dar golpes suaves 2. Sin mezcla | 1. No perforar el contramolde. 2. Evitar acumulación de masa en CM y deformaciones.
1.Visualmente revisar todo el contramolde, que no tenga fisuras profundas, despiques, ni deformidades como chichones. Sí el contramolde tiene alguno de estos defectos, informar al auxilair de vaciado para no vaciar la pieza, retirarlo e informar al lider o supervisor. 2. Con la espatula realizar presion y deslizar sobre la pestaña de afuera del contramolde, limpiar siguiendo la forma del contramolde cuando llegue a las monedas de las griferia de manera circular retiral el exceso de cera para evitar que se riegue la masa garantizando que no quede residuos de mezcla y pintura 3. Si se encuentran residuos de mezcla, con la espatula sin filo, retirarlos suavemente. En la parte del desague realizarlo de forma circular. 4 .Con el Cincel destapar los orificios del contramolde, si tiene desfogues tambien garantizar que se encuentran totalmente destapados. 5. Soplar contramolde con la pistola de aire, hasta retirar los residuos. 6. Aplicar plastilina arraz en los reventados leves y despiques. | 2. LIMPIEZA INTERNA DE CONTRAMOLDE | 1. Sacar contramoldes con defectos. 2. Espatula sin filo. 3. Orificios y desague sin mezcla | 1. Evitar piezas defectuosas. 2. Evitar deteriorar el CM. 3. Evitar Espesor delgado y destrucción
1. Con el pomo sin grumos, aplicar una capa delga por toda la superficie interna del contramolde: 1. pestaña superior externa 2. pestañas laterales 3.parte superior plana 4. parte interna del bowl siguiendo las forma 5. En el desague aplicar de forma circular. | 3.APLICAR CERA GLAS | 1.De afuera hacia adentro 2. Sin espacios secos 3. Sin grumos | 1.Llevar orden 2. Evitar pieza pegada al contramolde 3.Evitar costos
1. Si encuentra una flauta en el contramolde, coger la flauta y revisar que tenga los tapones arraz, sin luz y con pega. 2. Sacar un poco el tornillo del contramolde, apoyar flauta a la platina y luego comenzar a enroscar hasta que llegue a tope y verificar que no tenga luz. 3. Validar q la flauta quede firme y centrada, en caso de alguna novedad, retirarla e instalar una nueva. | 4.INSTALAR FLAUTA | 1.Tapon arraz y con pega 2.Inclinar hacia el frente 3.Flauta centrada y ajustada | 1. Evitar Fugas 2. Ergonomia 3. Garantizar Perforación
Prohibido y porque: 1. Usar contramolde reventado, con fisuras, huecos de lado a lado o chichones porque la pieza sale para destrucción. 2. Darle golpes al contramolde con martillo sea en flanches o herraje metalico porque podemos reventar el contramolde. 3. Usar espatula con filo por dentro del contramolde porque pierde curado de cera y se pega la pieza. |  | Tratamiento de anomalías: 1. Si encuentra una flauta con novedad, marcarla e informar al supervisor o lider. 2. Si el tornillo del contramolde para instalar flauta, esta suelto, pegado, o no enrosca, informar al maquinista para no vaciar la pieza, e informar al supervisor para retirar el contramolde y reparar. 3. Si el contramolde tiren el flanche con demasiado exceso de masa tomar la orvital y lija y limpiar
Note on A12: [Comentario encadenado] Su versión de Excel le permite leer este comentario encadenado; sin embargo, las ediciones que se apliquen se quitarán si el archivo se abre en una versión más reciente de Excel. Más información: https://go.microsoft.com/fwlink/?linkid=870924 Comentario: Lo que debemos garantizar que en la formación quede claro

## HDT V7
HOJA DE DIVISIÓN DEL TRABAJO
Proceso: VACIADO
Labor : ENCERADO DE CONTRAMOLDES
Herramientas: CINCEL-ESPATULA SIN FILO- MARTILLO-PISTOLA DE AIRE- ORBITAL LIJA
Insumos : CERA GLASS-PLASTILINA-POMOS
Elementos de protección personal : GAFAS DE SEGURIDAD, TAPA OIDOS, BOTAS DE SEGURIDAD, GUANTES DE NITRILO Y POLIURETANO, MANGAS, DELANTAL DE CARNAZA
Fecha Elaboración: 10/02/2025
Numero HDT:
Elaboró: JUAN DAVID RAMIREZ
Modificó: Jakeline Chaverra
ACCIONES IMPORTANTES | PASO IMPORTANTE | PUNTO CLAVE | RAZÓN DEL PUNTO CLAVE
1. Con un cincel y el martillo retirar la mezcla gelada, realizando golpes suaves, con el cincel inclinado, teniendo cuidado para no fisurar la fibra del contramolde. 2. Coger espatula, realizando presion en flanche y retirar el exceso de mezcla. 3. Inspeccionar visualmete que el contramolde no tenga la fibra reventada de lado a lado y el herraje suelto | 1. LIMPIEZA TRASERA DE CONTRAMOLDE | 1. Dar golpes suaves 2. Sin mezcla | 1. No perforar el contramolde. 2. Evitar acumulación de masa en CM y deformaciones.
1.Visualmente revisar todo el contramolde, que no tenga fisuras profundas, despiques, ni deformidades como chichones. Sí el contramolde tiene alguno de estos defectos, informar al auxilair de vaciado para no vaciar la pieza, retirarlo e informar al lider o supervisor. 2. Con la espatula realizar presion y deslizar sobre la pestaña de afuera del contramolde, limpiar siguiendo la forma del contramolde cuando llegue a las monedas de las griferia de manera circular retiral el exceso de cera para evitar que se riegue la masa garantizando que no quede residuos de mezcla y pintura 3. Si se encuentran residuos de mezcla, con la espatula sin filo, retirarlos suavemente. En la parte del desague realizarlo de forma circular. 4 .Con el Cincel destapar los orificios del contramolde, si tiene desfogues tambien garantizar que se encuentran totalmente destapados. 5. Soplar contramolde con la pistola de aire, hasta retirar los residuos. 6. Aplicar plastilina arraz en los reventados leves y despiques. | 2. LIMPIEZA INTERNA DE CONTRAMOLDE | 1. Sacar contramoldes con defectos. 2. Espatula sin filo. 3. Orificios y desague sin mezcla | 1. Evitar piezas defectuosas. 2. Evitar deteriorar el CM. 3. Evitar Espesor delgado y destrucción
1. Con el pomo sin grumos, aplicar una capa delga por toda la superficie interna del contramolde: 1. pestaña superior externa 2. pestañas laterales 3.parte superior plana 4. parte interna del bowl siguiendo las forma 5. En el desague aplicar de forma circular. | 3.APLICAR CERA GLAS | 1.De afuera hacia adentro 2. Sin espacios secos 3. Sin grumos | 1.Llevar orden 2. Evitar pieza pegada al contramolde 3.Evitar costos
Prohibido y porque: 1. Usar contramolde reventado, con fisuras, huecos de lado a lado o chichones porque la pieza sale para destrucción. 2. Darle golpes al contramolde con martillo sea en flanches o herraje metalico porque podemos reventar el contramolde. 3. Usar espatula con filo por dentro del contramolde porque pierde curado de cera y se pega la pieza. |  | Tratamiento de anomalías: 1. Si encuentra una flauta con novedad, marcarla e informar al supervisor o lider. 2. Si el tornillo del contramolde para instalar flauta, esta suelto, pegado, o no enrosca, informar al maquinista para no vaciar la pieza, e informar al supervisor para retirar el contramolde y reparar. 3. Si el contramolde tiren el flanche con demasiado exceso de masa tomar la orvital y lija y limpiar
Note on A12: [Comentario encadenado] Su versión de Excel le permite leer este comentario encadenado; sin embargo, las ediciones que se apliquen se quitarán si el archivo se abre en una versión más reciente de Excel. Más información: https://go.microsoft.com/fwlink/?linkid=870924 Comentario: Lo que debemos garantizar que en la formación quede claro